## Лист1
Наименование элемента | вес,г | Энергоемкость, Wh | Удельная энергоемкость, Wh/kg | Макс. Ток разряда, A | Макс ток заряда, A | Кол-во циклов при 1C | Температура разряда | Температура заряда | Пиковый ток, A (1сек) | Высота, мм | Ширина или диаметр, мм | Толщина, мм | Производитель | Цена за Ah | Цена за Wh
Аккумулятор LiFePO4 32700 3,2v 6ah | 142 | 19.2 | 135.2113 | 18 | 6 | 2000 | -20~ 60°C | 0~60 °C | 60 | 70.5 | 32.2 |  | HUAXING | 80 | 25
Аккумулятор LiFePO4 3,2v 20ah | 520 | 64 | 123.0769 | 60 | 40 | 2500 | -20~55°C | 0~45°C | 100 | 145 | 70 | 27 | TOPBAND | 90 | 28.1
Аккумулятор LiFePO4 3,2v 25ah | 640 | 80 | 125 | 75 | 50 | 2500 | -20~55°C | 0~45°C | 125 | 180 | 70 | 27 | TOPBAND | 90 | 28.1
Аккумулятор LiFePO4 3,2v 30ah | 680 | 96 | 141.1765 | 90 | 60 | 4500 | -20~ 60°C | 0~60 °C | 150 | 180 | 70 | 27 | TOPBAND | 90 | 28.1
Аккумулятор LiFePO4 3,2v 50ah EVE | 1320 | 160 | 121.2121 | 150 | 150 | 2500 | -20~55°C | 0~55°C | 250 | 185.3 | 135.3 | 29.3 | EVE | 115 | 35.75
Аккумулятор LiFePO4 3.2v 80Ah EVE | 1680 | 256 | 152.381 | 80 | 80 | 4000 | -35~65°C | 0~65°C | 240 | 170.5 | 130.3 | 36.3 | EVE | 78 | 24.3
Аккумулятор LiFePO4 3,2v 90ah EVE | 1994 | 288 | 144.4333 | 90 | 90 | 6000 | -20~55°C | 0~55°C | 270 | 195.5 | 130.3 | 36.7 | EVE | 81 | 25.2
Аккумулятор LiFePO4 3,2v 105ah EVE | 1980 | 336 | 169.697 | 105 | 105 | 4000 | -35~65°C | 0~65°C | 315 | 195.5 | 130.3 | 36.7 | EVE | 76 | 23.5
Аккумулятор LiFePO4 3.2v 230Ah EVE | 4110 | 736 | 179.0754 | 230 | 230 | 4000 | -30~60°C | 0~60 °C | 460 | 217.3 | 173.9 | 53.8 | EVE | 84 | 26
Аккумулятор LiFePO4 3,2v 280ah EVE | 5420 | 896 | 165.3137 | 280 | 280 | 8000 | -30~60°C | 0~60 °C | 560 | 217.3 | 173.7 | 72 | EVE | 84 | 26